## Hoja1
Material | nº material | Densidad (g/cm3) | Límite elástio (MPa) | Módulo elástico (GPa) | Temp. mín en servicio (ºC) | Temp. máx en servicio (ºC) | Precio (€/kg) | Condición | Código
Nitronic 60, annealed | 1 | 7.62 | 400 | 160 | -250 | 800 | 2.7
Biodur 108, annealed | 2 | 7.6 | 590 | 200 | -150 | 750 | 2.1
AI AISI 440A, annealed | 3 | 7.8 | 400 | 200 | -60 | 700 | 1.1 |  |  | Tabla 1 (valor - Material-propiedad)
Aluminio 7056 T7651 | 4 | 2.8 | 600 | 75 | Sin datos | 100 | Sin datos |  |  | Material | Propiedad | Valor
Aluminio 2024 T6 | 5 | 2.7 | 380 | Sin datos | -273 | 180 | 2.5
Berilio, grado S-200FH | 6 | 1.85 | 350 | 300 | -273 | 800 | 440
Superaleación Co, HAYNES | 7 | 8.4 | 700 | 235 | Sin datos | 1100 | 40
Bronce, C51900 | 8 | 8.6 | 650 | 115 | -273 | 170 | 7 |  |  | Tabla 2 (condiciones rigidez)
Latón, C26800 | 9 | 4.7 | 180 | 100 | -273 | 210 | 5 |  |  | Material | Valor de referencia (€/kg) | Salida
Magnesio, ELEKTRON ZM21 | 10 | 1.8 | 150 | 44 | Sin datos | 200 | 3
Hastelloy N | 11 | 9 | 320 | 225 | -273 | 900 | 20
Haynes 242 | 12 | 9 | 900 | 228 | -273 | 815 | 26
Ti-6Al-4V | 13 | 4.4 | 890 | 119 | Sin datos | 420 | 20
Ti-12Mo-6Zr-2Fe | 14 | 5 | 1100 | 90 | -273 | 700 | 25
Korloy 3130 | 15 | 7.2 | 190 | 100 | -10 | 100 | 4
Tu-Re W25R | 16 | 2 | 2000 | 430 | -196 | 1100 | 280
| nº valores | [7 empty] | Nº Aptos